## Sheet1
检测方法 |  | 定义 | 原理 | 检测部位 | 操作方法 | 优缺点（局限性） | 引用文献 | 标准
在线无损 | 声发射法 | 通过在储罐外壁距底板一定高度沿圆周方向布置一定数目的低频声发射传感器(频率范围(20～ 60)kHz),可接收到来自罐底板的声发射波信号,传感器将声波信号转换成电信号进而由声发射采集系统来数字化和处理。[2] |  | 壁板、底板[1] | 将频率为100～ 400 kHz的声发射传感器布置在储罐壁板上,采用菱形布点法或三角布点法来确定声发射源的位置,根据声发射信号的特征参数和波形来判断储罐壁板上的活动缺陷和泄漏。另外,将频率为30～ 60 kHz的低频传感器等距离布置在罐底板边缘,采用圆周上的任意三个探头进行定位,同样根据声发射信号的特征参数和波形来检测罐底板腐蚀的严重程度和泄漏。[1] | 声发射检测法无需外加激励源,探头无需在罐壁上移动,能够完整检测整个储罐的动态缺陷,这是其它方法无可取代的优点。但该方法无法检出腐蚀缺陷,因此需要其它无损检测方法来补充。[1] | [1]在役大型储罐壁板无损检测技术_杨鹏 [2]常压立式储罐罐底腐蚀检测技术的研究与应用_杨志军
| 磁粉法 | MT检测是利用磁现象检测铁磁材料表面和近表面缺陷的NDT方法。铁磁工件磁化时，若工件表层存在缺陷或材质不均匀，将使磁感应线改变方 向，在强磁感应作用下，通过磁通在缺陷部位的泄漏形成磁极 。此时在被磁化的工件表面喷洒磁粉或磁悬液就可能会出现表征缺陷态势的磁痕，从而判断材料表层是否存在缺陷。[1] |  | 壁板[2] | 针对焊缝采用磁轭或交叉磁轭法磁化,水基磁悬液湿法检测;针对焊缝层间采用磁轭或触头法磁化,干粉法检测;针对高强钢、裂纹敏感材料和可能发生应力腐蚀裂纹的工件采用荧光磁粉法检测等。[2] | 磁粉检测法对铁磁性材料表面缺陷有很高的检测灵敏度、准确性和可靠性,是较为常用且经济方便的常规无损检测方法之一。但由于需要打磨储罐防腐层,以及需要架设脚手架,因此并不是理想的检测方法。[2] | [1]无损检测（NDT）——磁粉检测（MT）技术_郭健[2]在役大型储罐壁板无损检测技术_杨鹏
| 超声法 | 用普通的脉冲反射法操作,通过在噪声波和干扰波的背景上出现意外的回波来检测出缺陷的过程[1] |  | 壁板[1] | 在焊缝两侧，将一对频率相同的纵波斜探头相向放置发射，探头发射的纵波入射到被检焊缝断面，在无缺陷部位，接收探头会接收到沿工件表面传播的直通波和底面反射波，而在有缺陷存在时，在直通波和底波之间，会接收到缺陷上端部和下端部的衍射波，因此直通波和底波就被作为缺陷测量的参考信号，在数字化技术的处理下，通过分析软件快速对接收到的信号进行评估、数据处理。[2] | 它具有检测对象范围广、检测深度大、缺陷定位准确、检测灵敏度高、成本低、使用方便、速度快,对人体无害及便于现场使用等优点。但其检测精度受到壁板表面光滑程度的直接影响,有时候需要对表面进行打磨。[1] | [1]在役大型储罐壁板无损检测技术_杨鹏 [2]超声衍射时差法技术在立式圆筒形储罐焊缝检测中的应用_王庆松 | 《压力容器安全技术监察规程》(1999年)、《在用压力容器检验规程》(1990年)、JB/ T 4730- 2005《承压设备无损检测》
| 漏磁法 | 漏磁检测是通过检测被磁化的金属表面溢出的漏磁通,来判断缺陷是否存在的一种检测方法[1] | 磁场在单一介质里是连续的,但当磁场从一种介质进入另一种介质时,磁场会出现相应的不连续性,这与光和声的折射相似,称为磁力线的折。若两种介质的磁导率相差悬殊,磁力线折射进入空气后几乎是垂直于交界面,从而引起了磁场方向的改变,导致部分磁通量泄漏于钢材的表面,形成漏磁场[1] | 底板[2] | 对储罐底板进行的漏磁检测是采用磁化装置(永久磁铁或电磁铁)与阵列磁场探头一体化的设备通过扫描来进行的。磁化装置将储罐底板被检测部位磁化,使之达到磁饱和或近磁饱和的水平,磁场传感器将底板上由缺陷产生的漏磁信号转换为电信号,然后通过放大、滤波和信号处理。对于储罐底板壁厚减薄缺陷,可给出缺陷深度的当量;对于裂纹性质的缺陷,可以通过漏磁信号的波形来进行分析[2] | 漏磁检测方法速度很快,检测灵敏度也很高,可以对检测结果定量化,不受储罐底板表面粗糙度的影响。更重要的是,它能够检测内部的缺陷,因此很适合储罐底板的检测。当然,漏磁检测方法也有其局限性,只能适用于铁磁性构件的检测。[2] | [1]常压立式储罐罐底腐蚀检测技术的研究与应用_杨志军 [2]常压储罐检验检测技术_李光海 | B/ T 10764— 2007《无损检测 常压金属储罐底板声发射检测及其评价》
| 射线法 | X射线实时成像法(RTR)能实时或近实时地显示被检工件内部和表面缺陷的性质、大小、位置和分布等信息,因而能在线、动态地评价被检工件质量 |  | 主要用于板厚较小的压力容器对接焊缝内部埋藏缺陷的检测 | 它通过爬车的水平运动及爬车上小车的垂直运动,载着X射线机在罐壁上作水平及垂直运动,实现对罐壁上指定焊缝的射线检测 | 对工件缺陷的检测具有较高的精度,且能较好地反映缺陷各种信息。但由于其检测设备及检测工艺复杂,检测成本高,通常只用于其它检测方法找出缺陷后,用其进行进一步复查 | 在役大型储罐壁板无损检测技术_杨鹏
| 磁记忆法 | 利用铁磁工件在受载工作过程中应力和变形区域内产生状态不可逆变化,在该区域内发生具有磁致伸缩性质的磁畴组织定向的和不可逆的重新取向 |  | 压力容器焊缝 | 通常采用磁记忆检测仪器对压力容器焊缝进行快速扫查,以发现焊缝上存在的应力集中部位,然后对这些部位采用磁粉检测、超声检测、硬度测试或金相分析,以发现可能存在的表面裂纹、内部裂纹或材料微观损伤 | 在储罐壁板在线检测时,一般无法采用超声、射线、磁粉和表面渗透等常规无损检测方法对其焊缝进行100%或大比例的抽查,因此寻找一种快速、高效和非接触的无损检测方法来发现压力容器的高应力集中部位,然后对这些部位进行重点探伤,这是提高储罐壁板在线检测效率的有效途径之一 | 在役大型储罐壁板无损检测技术_杨鹏
| 红外热成像法 | 实时测量显示物体表面的温度分布 |  | 常温压力容器的高应力集中部位 |  | 及早发现早期疲劳损伤,这样既可以直接诊断压力容器运行的状态,也可以给出停产后压力容器的重点检修部位 | 在役大型储罐壁板无损检测技术_杨鹏
| 渗透法 | 被检测的大型储罐底板角焊缝的表面被涂抹一层具有荧光染料或色染料的渗透液体后，在毛细的应用下，通过一定的时间，渗透液体开始进 行大型储罐底板角焊缝表面的裂口中，在大型储罐底板角焊缝表面的裂口总，在大型储罐底板角焊缝表面覆盖的渗透液体干燥之后，在大型储罐底板角焊缝的表面涂抹一层显像剂，在同样的原理作用下，在毛细管的处理后，显像剂把渗透液体重新渗透到裂口的表面，在剧烈的白光或黑光反映下，裂口部位的渗透液体被呈现出鲜红黄色或黄绿色荧光，从而检测出大型储罐底板角焊缝的内部的缺陷。[1] |  | 底板角焊缝 | （1）探伤前的准备。预先将罐体清空洗净吹干，入罐作业前要进行罐内含氧量和有害气体测量，使符合相关规定。（2）焊缝表面清理。清理角焊缝两侧油漆、油垢、泥浆和锈蚀等异物，使露出金属本色。角焊缝外侧采用喷砂方法清理，内侧采用钢丝网打磨方法清理。（3）表面预清洗。焊缝及 B 型试块表面可选用丙酮或者香蕉水擦拭，以去除影响渗透的油垢、油污等，并待其干燥。（4）渗透。大型储罐检验得渗透温度选择的余地不大，所以渗透剂要求对温度的敏感度不是太大。渗透时，将渗透剂喷涂于焊缝表面，喷涂时喷嘴距焊缝表面 200～300 m m 为宜，渗透时间应不小于 10 m in，在整个渗透时间内必须保证渗透剂完全润湿焊缝。（5）多余渗透剂去除。渗透完毕后，先用高级卷筒纸吸取表面多余渗透剂，再用干净的布向同方向擦拭焊缝，然后用沾有去除剂的布向同方向擦洗。在擦洗的同时，再用干净的布擦干受检表面。（6）显像剂的喷涂。显象剂的喷涂应按照在 B 型试块上的操作方法进行。厚度应薄而均匀，不可出现堆积现象。喷涂时喷嘴距焊缝面一般为 300～400 m m ，喷洒方向与受检表面夹角 30°～40°，干燥时间为 5～8 m in，显像时间为 7～30 m in。[2] | 渗透性探伤的优点在于其可以通过一次检测就可以检测出大型储罐底板角焊缝表面出现的裂口，而且可以同时进行很多大型储罐底板角焊缝 的检测。操作简单方便。渗透性探伤的缺点在于其不能准确地检测出那些表面没有开口的缺陷，对开口性的缺陷不能准确地检测出裂口的深度。[1] | [1]渗透检测在大型储罐底板角焊缝检测中的应用_段文仲 [2]渗透检测在大型储罐底板角焊缝检测中的应用_付元杰
| 涡流法 | 远场涡流检测技术是一种能穿透金属管壁的低频涡流检测技术。[1] | 将通有交流电的线圈置于待测的金属板上或套在待测的金属管外。这时线圈内及其附近将产生交变磁场，使试件中产生呈旋涡状的感应交变电流，称为涡流。涡流的分布和大小，除与线圈的形状和尺寸、交流电流的大小和频率等有关外，还取决于试件的电导率、磁导率、形状和尺寸、与线圈的距离以及表面有无裂纹缺陷等。因而，在保持其他因素相对不变的条件下，用一探测线圈测量涡流所引起的磁场变化，可推知试件中涡流的大小和相位变化，进而获得有关电导率、缺陷、材质状况和其他物理量(如形状、尺寸等)的变化或缺陷存在等信息。[3] | 底板[1] | 按试件的形状和检测目的的不同，可采用不同形式的线圈,通常有穿过式、探头式和插入式线圈3种。 穿过式线圈用来检测管材、棒材和线材，它的内径略大于被检物件，使用时使被检物体以一定的速度在线圈内通过，可发现裂纹、夹杂、凹坑等缺陷； 插入式线圈也称内部探头，放在管子或零件的孔内用来作内壁检测，可用于检查各种管道内壁的腐蚀程度等； 探头式线圈适用于对试件进行局部探测。[3] | 普通的涡流探伤法(ET)由于集肤效应 ,一般仅能检测出钢板表面和近表面的缺陷, 而对于背面缺陷则无法检出。低频涡流技术(简称 LFET)也称低频电磁感应法, 采用极低频率进行检测, 提高了渗透性, 达到了对背面缺陷的检测目的[2] | [1]远场涡流技术在储罐底板腐蚀检测中的应用_种玉宝 [2]大型立式储罐综合检测技术_徐彦廷 [3]百度百科http://baike.baidu.com/link?url=T1n4NF-5h06h6mWC1Uo52mTKzidYNCMp1Ndf9rMMsMr0QdWaZgdLZAtUCALnao6v3JvWXDBbohL36wzk6nqd0_
| 宏观检查 | 宏观目测 |  | 气、液相交界线附近；塔盘支撑环附近的垢下腐蚀；进出口接管附近紊流区及容易产生冲刷或冲蚀的部位；容器气相部位容易产生露点腐蚀的区域；外部接管附近保温层不连续的区域等 | 进入容器内部进行检查；对于人员无法进入的容器和管道，当打开检查孔或接管时，可以借助内窥镜进行宏观目视检查。 | 宏观目视检查是发现壁厚均匀减薄和局部减薄的最重要手段，对于检查人员可以进入容器内部进行检查的场合，宏观目视检查手段惠而不费，直观且最为有效 | 承压设备基于风险检验的无损检测技术_关卫和，艾志斌，阎长周 | ASME《锅炉与压力容器》 JB 4730《承压设备无损检测》
我国关于大型储罐检验的标准尚未形成体系, 只有有限的几个行业标准或企业标准, 其科学性、实用性和适用性也有待改进 | 大型储罐检测标准对比分析_赵彦修 闫河
Note on F9: X550V: